## Foglio1
RACCORDI IN PP 10-2
TABELLA1 |  |  |  | TABELLA2 | [6 empty] | TABELLA 3
Pe Pressione di esercizio | ORE |  | Temp | Diametro nominale DN | D | Diametro esterno Raccordo maschio |  | Diametro interno Raccordo femmina |  | Lunghezza di calettamento | Diametro nomiale G | Diametro esterno filettatura | Passo |  | Altezza fileto | Lunghezza utile filettatura cilindrica
| 1 | 200
10 bar | 4,6 PN | - | 20°C |  |  | Val min | Val max | Val min | Val max |  |  |  | N° fil/1" | mm
10 bar | - | 0,8 PN | 95°C | 15 | 20 | 20 | 20.05 | 19.1 | 19.25 | 16 | 3/8" | 16.66 | 19 | 1.337 | 0.856 | 11.4
|  |  |  | 20 | 25 | 25 | 25.25 | 21 | 24.2 | 18 | 1/2" | 20.95 | 14 | 1.814 | 1.162 | 15
|  |  |  | 25 | 32 | 32 | 32.25 | 31 | 31.2 | 20 | 3/4" | 26.44 | 14 | 1.814 | 1.162 | 16.3
|  |  |  | 32 | 40 | 40 | 40.25 | 38.3 | 39 | 22 | 1" | 33.25 | 11 | 2.309 | 1.479 | 19.1
|  |  |  | 40 | 50 | 50 | 50.3 | 48.7 | 48.95 | 25 | 1 1/4" | 41.91 | 11 | 2.309 | 1.479 | 21.4
|  |  |  | 50 | 63 | 63 | 63.3 | 61.6 | 61.85 | 29 | 1 1/2" | 47.8 | 11 | 2.309 | 1.479 | 21.4
[11 empty] | 2" | 56.61 | 11 | 2.309 | 1.479 | 25.7