## Foglio1
RACCORDI IN PVC 10-1
TABELLA 1 |  |  | TABELLA 2 |  |  |  | TABELLA 3
Tipo giunzione | Dimensioni | PN | Caratteristica | Metodo | Valore | Unità di misura |  |  |  | Senza intaglio | Con intaglio
Adesivo solvente | da Ø16mm a 160mm | 16 | Densità | ISO 1183 | 1.7 | kg/dm³ |  |  |  | (j/m) | (j/m)
| da Ø200mm a 225mm | 10 | Vicat (50N) | ISO 306-B | 76 | °C | IZOD impact | ASTM | 23°C | NB | 270
Filettati | da Ø3/8" a 4" | 16 | Carico di rottura | ISO 527 | 45 | Mpa | Resistenza | D256 | 0°C | NB | 150
Passaggio | da Ø16x3/8" a 125x4" | 16 | Carico di snerv. a 23°C | ISO 527 | 40 | Mpa |  | ISO 180 | -20°C | >1500 | 70
|  |  | Allungamento a rottura | ISO 527 | 120 | %
|  |  | Modulo elastico | ISO 527 | 3000 | Mpa
TABELLA 4
CONSULMI INDICATIVI PER 100 INCOLLAGGI DI TUBI
[12 empty] | Ø (mm) | Adesivo tangit (kg) | Detergente tangit-reiniger (kg)
[12 empty] | 25 | 0.8 | 0.5
[12 empty] | 32 | 1.1 | 0.7
[12 empty] | 40 | 1.5 | 0.9
[12 empty] | 50 | 1.7 | 1.1
[12 empty] | 65 | 2.2 | 1.3
[12 empty] | 80 | 4 | 1.4
[12 empty] | 100 | 8 | 1.7
[12 empty] | 125 | 13 | 2.1
[12 empty] | 150 | 19 | 2.5
[12 empty] | 200 | 26 | 4.5
[12 empty] | 250 | 38 | 6.5
[12 empty] | 300 | 52 | 10.2