## Foglio1
ABS
| PROPRIETA' FISICHE | metodo di prova | U.D.M. | ABS
1 | Peso specifico | ISO 1183 DIN 53479 | g/cm³ | 1.06
2 | Assorbimento d'acqua in aria al 50% U.R. |  | % | 0
3 | Assorbimento acqua a saturazione con provino immerso |  | % | 0.7
PROPRIETA' MECCANICHE
4 | Resistenza a trazione alla rottura | ISO 527 DIN 53455 | N/mm² | 45
5 | Allingamneto alla rottura | ISO 527 DIN 53455 | % | 25
6 | Modulo elastico a trazione | ISO 527 DIN 53455 | N/mm² | 2500
7 | Deformazione a scorrimento 1% di deformazione in 1000 ore | ISO 899 DIN 53444 | N/mm² | 17
8 | Resistenza all'urto Charpy a 7,5 J | ISO R179 DIN 53453 | KJ/m² | n.b.
9 | Resistenza all'urto provino con intaglio | ISO 179/3C DIN 53453 | KJ/m² | 14
10 | Resistenza alla penetrazione della biglia | ISO 179/3C DIN 53453 | N/mm² | 85
11 | Durezza Rockwell provino a secco | ISO2039,2 |  | M 82
12 | Coefficiente di attrito su acciaio a secco |  |  | 0.5
PROPRIETA' TERMICHE
13 | Punto di fusione |  |  | A
14 | Conducibilità termica | DIN 52612 | W/(km) | 0.15
15 | Deformazione a temperatura HDT con carico di 1.8 N/mm² | ISO 75 DIN 53461 | °C | 90
16 | Coefficiente di dilatazione termica lineare |  | 10-6K-1 | 90
17 | Temperatura massima di utilizzo in continuo per 5000h |  | °C | +90
18 | Temperatura massima di utilizzo per breve periodo senza carico |  | °C | +100
19 | Temperatura minima di utilizzo |  | °C | -20
20 | Comportamento alla fiamma UL 94 spessore provino 3-6 mm | UL 94 |  | HB
21 | Indice di ossigeno (LOI) | ISO 4589 | % | 19
PROPRIETA' ELETTRICHE
22 | Costatente dielettrica a 1 MHz | ISO 250 DIN 53483 |  | 3.3
23 | Rigidità dielettrica | ISO 243 DIN 53481 | kV/mm | 20
24 | Resistività di volume | ISO 93 DIN 53482 | Ohm cm | 10¹⁶
25 | Fattore di dissipazione tan. da 1 MHz | ISO 250 DIN 53483 |  | 0.02
[5 empty] | / | I provini sono condizionati e provati a 23°C a 50% UR. I valori tra parentesi si riferiscono a provini secchi non condizionati. I valori dei materiali contrassegnati con * variano notevolmente con l’umidità contenuta.
[5 empty] | / | I valori si riferiscono a provini non colorati e ottenuti meccanicamente nel modi più favorevole o per stampaggio. Provini ottenuti da semilavorati di diverse dimensioni danno dati leggermente diversi.
[5 empty] | 12 | Prova su acciaio rettificato con carico = 0,05 N/mm2 velocità = 0,6 m/s
[5 empty] | 17 | Da 23°C in poi col riscaldamento le caratteristiche dei materiali non in modo proporzionale ed uniforme. I limiti di utilizzo sono indicativi e considerano una resistenza a trazione del 50% del valore a 23°C
[5 empty] | 19 | Le caratteristiche decrescono con la diminuzione di temperatura e vengono influenzate da altri fattori. I valori esposti non prevedono urti o forti carichi.
[5 empty] | / | I valori e le informazioni sono basate sulle nostre conoscenze e prove effettuate nel nostro laboratorio o in laboratori esterni certificati, sono comunque forniti senza nostra responsabilità.