## Foglio1
PAI
| PROPRIETA' FISICHE | metodo di prova | U.D.M. | PAI
1 | Colore |  |  | giallo-ocra
2 | Peso specifico | ISO 1183 | g/cm³ | 1.41
3 | Assorbimento d'acqua in aria al 50% U.R. |  | % | 2.5
4 | Assorbimento acqua a saturazione con provino immerso |  | % | 4.4
PROPRIETA' MECCANICHE
5 | Resistenza a trazione alla rottura | ISO 527 | Mpa | 120
6 | Allungamento alla rottura | ISO 527 | % | 10
7 | Modulo di elasticità (trazione) | ISO 527 | MPa | 4500
8 | Resistenza all'urto Charpy a 7,5 J | ISO 179/1eU | KJ/m² | n.b.
9 | Resistenza all'urto provino con intaglio | ISO 179/1eA | KJ/m² | 10
10 | Resistenza alla penetrazione della biglia | ISO 2039-1 | N/mm² | 200
11 | Durezza Rockwell provino a secco | ISO 2039-2 |  | E 80 (M120)
PROPRIETA' TERMICHE
12 | Punto di fusione |  | °C | NA
13 | Conducibilità termica |  | W/(kxm) | 0.26
14 | Coeficiente di dilatazione termica lineare |  | m/(mxk) | 30 x 10¯⁶
15 | Temperatura massima di utilizzo per breve periodo senza carico |  | °C | +270
16 | Temperatura massima di utilizzo in continuo per 5000h |  | °C | +250
17 | Indice di ossigeno (LOI) | ISO 4589 | % | 45
18 | Comportamneto alla fiamma UL 94 spessore provino 3-6 mm |  |  | V0/V0
PROPRIETA' ELETTRICHE
19 | Rigidità dielettrica | IEC 60243 | kV/mm | 24
20 | Resistività di volume | IEC 60093 | Ohm cm | 10¹⁴
21 | Costante dielettrica a 1MHz | IEC 60250 |  | 3.9
22 | Fattore di dissipazione tan. 1MHz | IEC 60250 |  | 0.026