## Foglio1
PE
	PROPRIETA’ FISICHE	metodo di prova	U.D.M.	PE 300	PE 500	PE 1000
1	Peso specifico	ISO 1183 DIN53479	g/cm3	0,95	0,95	0,94
2	Assorbimento d’acqua in aria al 50% U.R.	/	%	0	0	0
3	Assorbimento acqua e saturazione con provino immerso	/	%	0,01	0,01	0,01
	PROPRIETA’ MECCANOCHE
4	Resistenza a trazione alla rottura	ISO 527 DIN 53455	N/mm2	28	26	19
5	Allungamento alla rottura	ISO 527 DIN 53455	%	400	50	50
6	Modulo elastico a trazione	ISO 527 DIN 53455	N/mm2	1000	1000	750
7	Deformazione a scorrimento 1% di deformazione in 1000 ore	ISO 899 DIN 53444	N/mm2	3	3	3
8	Resistenza all’urto Charpy a 7.5 J	ISO R179 DIN 53453	KJ/mm2	n.b.	n.b.	n.b.
9	Resistenza all’urto provino con intaglio	ISO 179/3C DIN 53453	KJ/mm2	30	50	105
10	Resistenza alla penetrazione della biglia	ISO 179/3C DIN 53453	N/mm2	55	50	40
11	Durezza Rockwell provino a secco	ISO 2039,2	/	R 60	R 60	R 60
12	Coefficiente di attrito su acciaio a secco	/	/	0,32	0,32	0,30
	PROPRIETA’ TERMICHE
13	Punto di fusione	/	/	127	130	130
14	Conducibilità termica	DIN52612	W/(Km)	0,4	0,4	0,4
15	Deformazione a temperatura HDT con carico di 1,8 N/mm2	ISO 75 DIN 53461	°C	50	44	42
16	Coefficinete di dilatazione termica lineare	/	10- 6K-1	200	200	200
17	Temperatura massima di utilizzo in continuo per 5000h	/	°C	80	80	80
18	Temperatura massima di utilizzo per breve periodo senza carico	/	°C	95	95	100
19	Temperatura minima di utilizzo	/	°C	-30	-30	-50
20	Comportamento alla fiamma UL 94 spessore provino 3-6 mm	UL 94	/	HB	HB	HB
21	Indice di ossigeno (LOI)	ISO 4589	%	18	18	18
	PROPRIETA’ ELETTRICHE
22	Costante dielettrica a 1MHz	ISO 250 DIN 53483	/	2,3	2,3	2,3
23	Rigidità dielettrica	ISO 243 DIN 53481	kV/mm	40	40	40
24	Resistività di volume	ISO 93 DIN 53482	Ohm cm	1012	1012	1012
25	Fattore di dissipazione tan.da 1MHz	ISO 250 DIN 53483	/	0,002	0,002	0,002

/	I provini sono condizionati e provati a 23°C a 50% UR. I valori tra parentesi si riferiscono a provini secchi non condizionati. I valori dei materiali contrassegnati con * variano notevolmente con l’umidità contenuta.
/	I valori si riferiscono a provini non colorati e ottenuti meccanicamente nel modi più favorevole o per stampaggio. Provini ottenuti da semilavorati di diverse dimensioni danno dati leggermente diversi.
12	Prova su acciaio rettificato con carico = 0,05 N/mm2 velocità = 0,6 m/s
17	Da 23°C in poi col riscaldamento le caratteristiche dei materiali non in modo proporzionale ed uniforme. I limiti di utilizzo sono indicativi e considerano una resistenza a trazione del 50% del valore a 23°C
19	Le caratteristiche decrescono con la diminuzione di temperatura e vengono influenzate da altri fattori. I valori esposti non prevedono urti o forti carichi.
/	I valori e le informazioni sono basate sulle nostre conoscenze e prove effettuate nel nostro laboratorio o in laboratori esterni certificati, sono comunque forniti senza nostra responsabilità.