## Foglio1
PEEK
| PROPRIETA' FISICHE | metodo di prova | U.D.M. | PEEK
1 | Peso specifico | DIN 53479 | g/cm³ | 1.32
2 | Assorbimento di umidità in clima normale |  | % | 0.15
PROPRIETA' MECCANICHE
3 | Resistenza alla trazione | DIN 53455 | N/mm² | 115
4 | Allungamento alla rottura | DIN 53455 | % | 17
5 | Modulo di elasticità da prova di trazione | DIN53455 | N/mm² | 4300
6 | Sollecitazione limite di flessione | DIN 53452 | N/mm² | 170
7 | Resistenza con intaglio | DIN 53453 | kJ/m² | 3.5
8 | Coefficiente di attrito con acciaio a secco
PROPRIETA' TERMICHE
9 | Campo di fusione cristallina |  |  | 340
10 | Conduttività termica | DIN 52612 | W/K*m | 0.25
11 | Capacità termica specifica |  | ki/kj*°C | 1.06
12 | Coefficiente di dilatazione termica lineare |  | 10¯⁶ K¯¹ | 55
13 | Temperatura massima di impiego per uso breve |  | °C | 310
14 | Temperatura di impiego per uso permanente |  | °C | 250
15 | Stabilità dimensionale | DIN 53461 | °C | 160
PROPRIETA' ELETTRICHE
16 | Costante dielettrica relativa a 10Hz | DIN 53483 |  | 3.2
17 | Fattore di perdita dielettrica a 10 Hz | DIN 53483 | kV/mm | 0.002
18 | Resistività di massa | DIN 53482 | Ohm x cm | 5*10
19 | Resistenza superficiale | DIN 53482 | Ohm | 10
20 | Rigidità dielettrica | DIN 53481 | kv/mm² | 22