## Foglio1
PET
| PROPRIETA' FISICHE | metodo di prova | U.D.M | PET
1 | Peso specifico | ISO 1183 DIN 53479 | g/cm³ | 1.38
2 | Assorbimento d'acqua in aria al 50% U.R. | / | % | 0.2
3 | Assorbimento acqua a saturazione con provino immerso | / | % | 0.5
PROPRIETA' MECCANICHE
4 | Resistenza a trazione alla rottura | ISO 527 DIN 53455 | N/mm² | 85
5 | Allungamento alla rottura | ISO 527 DIN 53455 | % | 15
6 | Modulo elastico a trazione | ISO 527 DIN 53455 | N/mm² | 3100
7 | Deformazione a scorrimento 1% di deformazione in 1000 ore | ISO 899 DIN 53444 | N/mm² | 20
8 | Resistenza all'urto Charpy a 7.5 J | ISO R179 DIN 53453 | KJ/m² | n.b.
9 | Resistenza all'urto provino con intaglio | ISO R179/3C DIN 53453 | KJ/m² | 5
10 | Resistenza alla penetrazione della biglia | ISO 179/3C DIN 53453 | N/mm² | 170
11 | Durezza Rockwell provino a secco | ISO 2039,2 | / | M 95
12 | Coefficiente di attrito su acciaio a secco | / | / | 0.25
PROPRIETA' TERMICHE
13 | Punto di fusione | / | / | 255
14 | Conducibilità termica | DIN 52612 | W/(km) | 0.28
15 | Deformazione a temperatura HDT con carico si 1.8 N/mm² | ISO 75 DIN 53461 | °C | 95
16 | Coefficiente di dilatazione termica lineare | / | 10-6K-1 | 70
17 | Temperatura massima di utilizzo in continuo per 5000 h | / | °C | 115
18 | Temperatura massima di utilizzo per breve periodo senza carico | / | °C | +160
19 | Temperatura minima di utilizzo | / | °C | -20
20 | Comportamento alla fiamma UL 94 spessore provino 3-6 mm | UL 94 | / | HB
21 | Indice di ossigeno (LOI) | ISO 4589 | % | 22
PROPRIETA' ELETTRICHE
22 | Costante dielettrica a 1 MHz | ISO 250 DIN 53483 | / | 3.2
23 | Rigidità dielettrica | ISO 243 DIN 53481 | Kv/MM | 22
24 | Resistività di volume | ISO 93 DIN 53482 | Ohm cm | 10¹⁶
25 | Fattore si dissipazione tan. da 1 MHz | ISO 250 DIN 53483 | / | 0.01
[5 empty] | / | I provini sono condizionati e provati a 23°C a 50% UR. I valori tra parentesi si riferiscono a provini secchi non condizionati.I valori dei materiali contrassegnati con * variano notevolmente con l'umidità contenuta.
[5 empty] | / | I valori si riferiscono a provini non colorati e ottenuti meccanicamente nel modo più favorevole o per stampaggio. Provini ottenuti da semilavorati di diverse dimensioni danno dati leggermente diversi.
[5 empty] | 12 | Prova su acciaio rettificato con carico=0,05 N/mm² velocità=0,6m/s
[5 empty] | 17 | Da 23°C in poi con il riscaldamento le caratteristiche dei materiali non in modo proporzionale ed uniforme. I limiti di utilizzo sono indicativi e considerano una resistenza a trazione del 50% del valore a 23°C.
[5 empty] | 19 | Le caratteristiche decrescono con la diminuzione di temperatura e vengono influenzate da altri fattori. I valori esposti non prevedono urti o forti carichi.
[5 empty] | / | I valori e le informazioni sono basate sulle nostre conoscenze e prove effettuate nel nostro laboartorio o in laboartori esterni certificati, sono comunque forniti senza nostra responsabilità.