## Foglio1
PETG
| PROPRIETA' FISICHE | metodo di prova | U.D.M. | PETG
1 | Densità | DIN 53479 | g/cm³ | 1.27
2 | Assorbimento di umidità: 23°C, 24 ore di stoccaggio (3mm) |  | % | 0.2
3 | Indice di rifrazione a 20°C | DIN 53491 |  | 1.57
4 | Trasmissione luminosa (2mm) | DIN 5036 | % | 88
PROPRIETA' MECCANICHE
5 | Tensione di snervamento | ISO 527 | N/mm² | 70
6 | Allungamento allo snervamento | ISO 527 | % | 10
7 | Resistenza alla trazione | ISO 527 | N/mm² | 2600
8 | Allungamento alla rottura | ISOR179 | KJ/m²
9 | Modulo di elasticità alla trazione | ISO 2039-1 | N/mm² | 160
10 | Sollecitazione limite a flessione | ISO 2039-2 |  | M94
11 | Resistenza all'urto -Charpy senza intaglio -Charpy con intaglio -prova Izord con intaglio (4mm) -instrumented impact (4mm) con Fmax | DIN 53453 DIN 53453 ASTM D256 ASTM D3763 | kj/m² kj/m² j/m j | senza rottura 16 90 28
12 | Durezza Rockwell | ASTM D785 | Livello | R104-R117
PROPRIETA' TERMICHE
13 | Temperatura di transizione vetrosa |  | °C | 81
14 | Conducibilità termica | DIN 52612 | W/m°C | 0.32
15 | Coefficiente lineare di dilatazione termica |  | mm/m°C | 0.050
16 | Resistenza alla deformazione termica in base ad ISO/R75 -metodo A:1,81 N/mm² -metodo B: 0,45 N/mm |  | °C °C | 63 70
17 | Temperatura limite superiore di lavoro all'aria |  | °C | 65
18 | Temperatura limite inferiore |  | °C | -40
PROPRIETA' ELETTRICHE
19 | Rigidità dielettrica | IEC 243-1 | kv/mm | 20
20 | Resistività superficiale di massa | DIN 53482 | Ohm cm | 10¹⁵
21 | Resistenza superficiale | DIN 53482 | Ohm cm | 10¹⁶
22 | Costante dielettrica a 10³ Hz a 10⁶ Hz | DIN 53483 DIN 53483 |  | 2,6 2,4
23 | Fattore di dissipazione dielettrica 10³ Hz a 10⁶ Hz | DIN 53483 DIN 53483 |  | 0.005 0.020
RELAZIONE ALLA COMBUSTIONE
24 | Indico di ossigeno (LOI) | ASTM D2863 | % | 26
25 | Comportamento in combustione (lastra≥3mm) | UL 94 | Livello | V-2⁽⁶⁾
26 | Prova con Il filo ad incandescenza (2 & 3 mm) | IEC695-2-1 | °C | 850
27 | Germania: -lastra da 0,5 fino a 8mm -lastra da 4 fino a 6mm | DIN 4102/1 DIN 5510 | Classe Livello | B1 S4/SR2/ST2
28 | Francia: -lastra da 2 a 6 mm, in applicazione a parete | NFP 92-501&5 | Classe | M2
29 | Italia: -lastra da 2 a 8 mm, uso parete | CSE RF 2175/A e 3/77 | Classe 1