## Foglio1
PP
PROPRIETA' | norma DIN | U.D.M. | PP |  | PPS
|  |  | lastre | barre | lastre
PROPRIETA' MECCANICHE
Densità | 53479 | g/cm³ | 0.92 | 0.92 | 0.95
Resistenza a trazione | 53455 | MPa | 34 | 34 | 30
Allungamento a trazione | 53455 | % | 13 | 13 | 14
Modulo di elasticità | 53457 | MPa | 1350 | 1350 | 1100
Resistenza all'urto con intagl. a 23°C | 53453 | Kj/m² | 7 | 7 | 7
Durezza shore | 53505 | scala D | 70 | 70 | 72
scala A
PRORPIETA' TERMICHE
Temperatura di rammollimento VICAT | 53460 | °C | 90 | 90 | 87
Coefficiente dilatazione termica | 53752 | k¯¹x10¯⁴ | 1.6 | 1.6 | 1.6
Conducibilità termica | 5612 | W/mk | 0.22 | 0.22 | 0.22
Temperatura fusione cristalli |  | °C
Temperatura infrangimento a freddo |  | °C
PROPRIETA' ELETTRICHE
Rigidità dielettrica | 53481 | kv/mm | >55 | >55
Resistività superficiale | 53482 | ohm | 10¹³ | 10¹³ | 10¹⁴
Costante dielettrica a 1 MHz | 53483 |  | 2.3 | 2.3
GENERALI
Autoestinguanza | UL94 |  | HB | HB | V2
| 4102 |  | B2 | B2 | B1
Assorbimento acqua | 53495 | % | 0.1 | 0.1 | 0.1
Atossicità |  |  | si | si | no
Incollaggio |  |  | limitato |  | limitato
Temperatura d'esercizio |  | °C | 0+100 | 0+100 | 0+100