## Foglio1
PSU
| PRORPIETA' MECCANICHE | metodo di prova | U.D.M. | PSU
1 | Peso specifico | DIN 53479 | g/cm³ | 1.24
2 | Resistenza a trazione | DIN 527 | Mpa | 80
3 | Allungamento alla rottura | DIN 527 | % | 15
4 | Modulo di elasticità (trazione) | DIN 527 | Mpa | 2600
5 | Resistenza con intaglio (Charpy) | DIN 53453 | KJ/m² | 5.5
6 | Prova di durezza con penetratore a sfera | DIN 2035-1 | N/mm² | 156
7 | Durezza Shore | DIN 53505 | Scala D | 85
8 | Assorbimento di umidità in clima normale | DIN 253495 | % | 0.2
PROPRIETA' TERMICHE
9 | Temperatura di fusione | DIN 3146 | °C
10 | Conduttività termica | DIN 52612 | W/Km | 0.26
11 | Capacità termica specifica | DIN 52612 | kJ/Kg°C | 1.1
12 | Coefficiente di dilatazione lineare | tra 20°C e 60°C | 10¯⁶K¯¹ | 65
13 | Temperatura massima di impiego per uso breve |  | °C | 180
14 | Temperatura di impiego per uso permanente |  | °C | -60 -+ 160
15 | Stabilità dimensionale | DIN 75 | °C | 175
16 | In fiammabilità secondo UL 94, spessore campione 3.2 mm |  |  | V0 (1.4mm)
PRORPIETA' ELETTRICHE
17 | Costante dielettrica relativa 50Hz | IEC 250 | e | 3.2
18 | Fattore di perdita dielettrica 50Hz | IEC 250 | tan D | 0.001
19 | Resistività di massa | IEC 93 | W x cm | 10¹⁶
20 | Resistenza superficiale | IEC 93 | W | 10¹⁴
21 | Resistenza alla corrente di dispersione superficiale | IEC 112 |  | cti 125
22 | Rigidità dielettrica | IEC 243 | kV/mm | 30