## Foglio1
CARATTERISTICHE PTFE (PURO)
PROPRIETÀ FISICHE	METODO DI PROVA	U.M.	PTFE
Colore standard	/	/	Bianco
Peso Specifico	ISO 1183	g/cm³	2,18
Assorbimento d’acqua in aria al 50% u.r.	/	/	0
Assorbimento d’acqua a saturazione con provino immerso	ASTM D570	%	0,01
Resistenza a trazione alla rottura	ISO 527	N/mm²	20
Allungamento a rottura	ISO527	%	200
Modulo elastico a trazione	ISO527	N/mm²	750
Modulo compressione	ASTM D69	Gpa	/
Rsistenza alla compressione al 5% Deformazione nominale	ASTM D69	N/mm²	(1%) 7
Deformazione a scorrimento a 1% di deformazione in 1000 ore	ISO 899	N/mm²	1,5
Resistenza all’urto Charphy senza intaglio a 7,5J	DIN 53453	HJ/m²	no break
Resistenza all’urto Charpy con intaglio	ISO 179/3C	KJ/m² a 23°C	no break
Resistenza di penetrazione della biglia	ISO2039,1	N/mm²	30
Durezza Rockwell con porovino secco	ASTM D785	/	D53
Coefficiente di atrito su acciaio levigato	/	/	0,04
Resistenza abrasione	/	%	/
Modulo flessibile	ASTM D790	Gpa	/
Punto di fusione	/	°C	323
Conducibilità termica	/	W(KM)	0,24
Deformazione a temperatura HDT con carico di 1,8 N/mm²	Ddin 53461	°c	50
Coefficiente di dilatazione termica lineare 23°C ÷ 60°C	ASTM D696	10-6K-1	10x10-5
Temp. Max di utilizzo in continuo per 5000 h	/	°C	250
Temp. Max. di utilizzo per breve periodo	/	°C	260
Temo. Min. di utilizzo in continuo lungo termine	/	°C	-200
Comportamento alla fiamma (sp. provino 3 mm)	UL94	/	VO
Costante dielettrica a M1hz	DIN 53483	/	2,1
Rigidità dielettrica	ASTM D149	Kv/mm	20÷30
Resistività di volume	DIN 53482	Ohmxcm	1018
Fattore di dissipazione tangente a 1Mhz	DIN 53483	/	0,0002

	Tondi estrusi 2-1-1-a			Tubi estrusi 2-1-1-b			Nastri ptfe 2-1-1-c			Lastre ptfe espanso 2-1-1-DA
	Tolleranze			Tolleranze			Tolleranze			Caratteristiche
	Ø (mm)	(mm)		Ø (mm)	(mm)		sp. (mm)	(mm)		Composizione	100% ptfe puro
	<5	0,3		>10÷20	D + 0,5 d – 0,5		0,025÷0,100	0,01		Capacità di tenuta	ottima
	>5÷10	0,4		>10÷30	D + 1,0 d – 1,0		>0,100÷0,300	0,02		Resist. Chimica	totale
	>10÷20	0,8		>10÷50	D + 1,5 d – 1,5		>0,0300÷0,500	0,03		Temperatura	da -240°C a 280°C
	>20÷30	1,2		>10÷100	D + 2,0 d – 2,0		>0,500÷0,800	0,04		Ph	Da 0 a 14
	>30÷40	1,6		>100	da concordare		>0,800÷1,000	0,05
	>40÷50	2,0		Tolleranza su lunghezza: ≤500mm+10mm >500mm+2%			>1,000÷1,500	0,10
	>50÷60	2,4					>1,500÷2,000	0,20		Manicotto stampato ptfe 2-1-2-B
	>60÷70	2,8					>2,000÷3,000	0,30		Tolleranze
	>70÷80	3,2					>3,000÷4,000	0,35		Ø (mm)	(mm)
	>80÷90	3,6					>4,000÷6,200	0,400		≤100	D + 3,2 d – 3,2
	>90÷100	4,0					Tolleranza su larghezza +3%			>100÷200	D + 4,0 d – 4,0
	>100÷150	5,0					>200÷300	D + 5,0 d – 5,0
	>150÷200	6,0					>300	da concordare
	>200	da concordare					Tolleranza su larghezza: + 15mm
	Tolleranza su lunghezza Tondi estrusi:≤500mm+10mm >500mm+2% Tondi Stampati: + 15mm