## Foglio1
PVC
Proprietà | Norma DIN | U.M. | Rigido |  |  |  | Semirig.
|  |  | Lastre |  |  |  |  | Normale | Polar
MECCANICHE |  |  | Colorate | Trasp. | Barre | Tubi | Lastre | Last/Stris | Strisce
Densità | 53479 | Gr/cm³ | 1.43 | 1.4 | 1.4 | 1.42 | 1.34 | 1.23 | 1.19
Resistenza a trazione | 53455 | Mpa | 55 | 54 | 55 | 50 | 23 | 17 | 13
Allungamento a rottura | 53455 | % | 21 | >25 | >18 | >15 | 216 | 400 | 440
Modulo di elasticità | 53457 | Mpa | 3000 | >3200 | 3000 | 3000
Resistenza all'urto con intaglio A 23°C | 53453 | kj/m² | 5.5 | 4 | 4
Durezza Shore | 53505 | Scala D | 81 | 81 | 80
Scala A
TERMICHE
Temperaturedi rammollimento VICAT | 53460 | cc | 80 | 78 | 75
Coefficiente di dilatazione termica | 53752 | k-1x 10-4 | 0.8 | 0.8 | 0.8 | 0.8
Condicibilità termica | 52612 | W/mk | 0.2 | 0.15 | 0.15 | 0.15
Temperatura fusionecristalli |  | °C
Temperatura infrangimento a freddo |  | °C | [5 empty] | -30 | -45
ELETTRICHE
Rigidità dielettrica | 53481 | kv/mm | 35 | 20 | 32
Resistività superficiale | 53482 | Ohm | 1013 | 1014 | 1013 | 1013
Costante dielettrica a 1MHz | 53483 |  | 3 | 3 | 3
GENERALI
Autoestinguenza | UL94 |  | VO | VO | VO
| 4102 |  | B1 | B1 | B1 | B1
Assorbimento acqua | 53495 | % | 0.2 | 0.2 | 0.2
Atossicità |  |  | No | Si | No |  | No | Si | Si
Incollaggio |  |  | Si | Si | Si |  | Si | Si
Temperaturadi esercizio |  | °C | -10 +60 | -10 +60 | -10 +60 | -10 +60 | -101 +50 | -10 +50 | -40 +50
PVC RIGIDO | lastre, barre, tubi, canali, profili e cordoncino per saldatura
PVC PLASTIFICATO | lastre, strisce trasparentie cordoncino per saldatura