## Foglio1
PVDF CARATTERISTICHE
	PROPRIETA’ FISICHE	METODO DI PROVA	U.D.M.	PVDF
1	PESO SPECIFICO	ISO 527 DIN 53455	g/cm3	1,78
2	Assorbimento d’acqua in aria al 50% U.R.	/	%	0
3	Assorbimento acqua a saturazione con provino immerso	/	%	0
	PROPRIETA’ MECCANICHE
4	Resistenza a trazione alla rottura	ISO 527 DIN 53455	N/mm2	55
5	Allungamento alla rottura	ISO 527 DIN 53455	%	22
6	Modulo elastico a trazione	ISO 527 DIN 53455	N/mm2	2400
7	Deformazione a scorrimento 1% di deformazione in 1000 ore	ISO 899 DIN 53444	N/mm2	3
8	Resistenza all’urto Charpy a 7,5 J	ISO R179 DIN 53453	NJ/m2	n.b.
9	Resistenza all’urto provino con intaglio	ISO 179/3C DIN 53453	NJ/m2	7
10	Resistenza alla penetrazione della biglia	ISO 179/3C DIN 53453	N/mm2	100
11	Durezza Rockwell provino a secco	ISO2039.2	/	D 77
12	Coefficiente di attrito su acciaio a secco	/	/	0,3
	PROPRIETA’ TERMICHE
13	Punto di fusione	/	/	180
14	Conducibilità termica	DIN52612	W/(Km)	0,11
15	Deformazione a temperature HDT con carico di 1,8 N/mm2	ISO 75 DIN 53461	°C	95
16	Coefficiente di dilatazione termica lineare	/	10-6K-1	130
17	Temperatura massima di utilizzo in continuo per 5000h	/	°C	140
18	Temperatura massima di utilizzo per breve periodo senza carico	/	°C	155
19	Temperatura minima di utilizzo	/	°C	-50
20	Comportamento alla fiamma UL 94 spessore provino 3-6 mm	UL 94	/	V0
21	Indice di ossigeno (LOI)	ISO 4589	%	43

22	Costante dielettrica a 1 MHz	ISO 250 DIN 53483	/	8
23	Rigidità dielettrica	ISO 243 DIN 53481	kV/mm	120
24	Resistività di volume	ISO 93 DIN 53482	Ohmxcm	1014
25	Fattore di dissipazione tan. Da 1 MHz	ISO 250 DIN 53483	/	0,06

/	Iprovini sono condizionati e provati a 23°C a 50% U.R. I valori tra parentesi si riferiscono a provini secchi non condizionati. I valori dei materiali contrassegnati con * variano notevolmente con l’umidità contenuta.
/	I valori si riferiscono a provini non colorati e ottenuti meccanicamnete nel modo più favorevole o per stampaggio. Provini ottenuti da semilavorati di diverse dimensioni danno dati leggermente diversi.
12	Prova su acciaio rettificato con carico =0,052 N/mm2 velocità =0,6 m/s
17	Da 23°C in poi con il riscaldamento le caratteristiche dei materiali non in modo proporzionale ed uniforme. I limiti di utilizzo sono indicativi e considerano una resistenza a trazione del 50% del valore a 23°C.
19	Le caratteriste decrescono con la diminuzione di temperatura e vengono influenzate da altri fattori. I valori esposti non prevedono urti o forti carichi.
/	I valori e le informazioni sono basate sulle nostre conoscenze e prove effettuate nel nostro laboratorio o in laboratori esterni certificati, sono comunque forniti senza nostra responsabilità.