## Foglio1
TAPPETI IN GOMMA
CARATTERISTICHE TECNOLOGICHE | U.D.M. | METODO DI PROVA | VALORE RILEVATO
DUREZZA (H) | Sh A | ASTM D2240 | 65
CARICO DI ROTTURA (CR) | M P a | ASTM D412 | 3
ALLUNGAMENTO ALLA ROTTURA | % | ASTM D412 | 250
RESISTENZA ALLA LACERAZIONE | M/mm | ASTM D624 | 15
PESO SPECIFICO | Kg/dm | ASTM D792 | 1.6
INVECCHIAMENTO IN ARIA -H PER 72h-CR A 50°C | Sh A% % |  | +5 -20 -30
INVECCHIAMNETO IN ACQUA -H PER 72h -V A 50°C | Sh A% % |  | -6 +5
TEMPERATURA MAX TEMPERATURAMIN | °C °C |  | -25 +80