## Foglio1
ISOLAMENTI DI VETRO
Caretteristiche
Colore | Bianco
Diamentro filamento | circa 6-9µ
Temperatura masima di esercizio | 550°C
Resistenza a trazione filato vergine | 3400 Mpa
Origine | Fibra minerale sintetica
Densità | 2.54 gr/cm³
Conduzione termica fibra | 1.0 W/m*°k
Conduzione termica feltri-pannelli | 0.03 W/m*°k
Comportamento al fuoco | Incombustibile
Rigidità dielettrica | 60-100 kv/mm
Isolazione acustica | Buona
Isolazione elettrica | Buona
Peso specifico | 0.6-1.2 gr/cm²
Conducubilità termica | Bassa
Flessibilità | Ottima
Resistenza meccanica | Ottima
Analisi chimica
Silicati di alluminio AI₂O₃ | 14.0-15.5%
Silicio sio₂ | 55%
Calcio CaO | 24%
Borbio B₂O₃ | 6.5-9%
F/Fe₂O₃/TIO₂/NA₂O₃/K₂O e.a. | Fibra minerale sintetica