## Foglio1
TUBI DI GOMMA 7-1
NOME COMMERCIALE | DEFINIZIONE A NORME ASTM | COMPOSIZIONE | PROPRIETA' GENERALI
Butile | lir | Isobutileneisoprene | Eccellente resistenza agli agenti atmosferici: bassa permeabilità all'aria e ai gas; buone proprietà fisiche; resistente al calore; poca resistenza ai prodotti petroliferi
Cpe | Cm | Polietilene clorurato elastomero | Eccellente resistenza all'ozono ed agli agenti atmosferici; ecellente resistenza agli olii ed agli aromatici; eccellente resistenza alla fiamma
Polietilene retico-lato |  | Polietilene reticolato | Eccellente resistenza ad una vasta gamma di solventi, prodotti chimici, acidi ed olii (inclusi aromatici)
Epdm | Epdm | Etilene propilene terpolimero | Eccellente resistenza all'ozono ai prodotti chimici e dall'invecchiamento; scarsa resistenza ai prodotti petroliferi: ottima resistenza al vapore
Epr | Epm | Etilene propilenecopolimero | Eccellente resistenza all'ozono, agli agenti atmosferici, calore, ai prodotti chimici ed all'invecchiamento; bassa permeabilità all'acqua; non resiste agli olii.
Hypalon | Csm | Polietilene clorosulfonato | Eccellente resistenza agli agenti atmosferici, all'ozono e agli acidi; buona resistenza al calore e all'abrasione; scarsa resistenza ai prodotti petroliferi
Naturale | Nr | Isoprene naturale | Eccellenti proprietà fisiche; ottima resistenza all'abrasione; resistente agli acidi; non resiste agli olii
Neoprene (per-bunan-c) | Cr | Cloroprene | Eccellente resistenza agli agenti atmosferici, buona resistenza agli olii; buone proprietà fisiche e di resistenza alla fiamma
Nitrile (buna-n) | Nbr | Nitrile butadiene | Eccellente resistenza agli olii; moderata resistenza agli aromatici; buone proprietà fisiche
Nvc/70 | Nbr/pvc | Nitrile polivinile cloruro | Eccellente resistenza agli olii ed agli agenti atmosferici; impiegai sia nel sottostrato che in copertura
Policrilato | Acm | Monometro acrilico | Eccellente resistenza agli olii e ai bitumi ad alta temperatura
Sbr | Sbr | Stirene butadiene | Buone proprietà fisiche; buona resisitenza all'abrasione; scarsa resistenza ai prodotti petroliferi
Viton | Fpm | Esafluoro propilene vinifloruro | Eccellente resistenza a temperature elevate, in particolareper ciò che riguarda gli olii; ottima resistenza ai prodotti chimici